## Blad1
Foldernr | Ordernr | Referentie | Datum monster | Massa analysemonster droog | Doorval zeef 90mm | Doorval zeef 63mm | Doorval zeef 31,5mm | Doorval zeef 20mm | Doorval zeef 16mm | Doorval zeef 11,2mm | Doorval zeef 8mm | Doorval zeef 5,6mm | Doorval zeef 4mm | Doorval zeef 2mm | Doorval zeef 1mm | Doorval zeef 500µm | Doorval zeef 250µm | Doorval zeef 125µm | Fijn materiaal <63µm | D95
39118 | 76764 | BS00 | 2017-11-23 | 9364 | 100 | 100 | 100 | 100 | 100 | 99 | 98 | 94 | 87 | 69 | 41 | 5 | 0 | 0 | 0 | 6
39137 | 76783 | BS01 | 2017-11-23 | 8854 | 100 | 100 | 100 | 100 | 100 | 98 | 95 | 93 | 91 | 90 | 84 | 42 | 1 | 1 | 0 | 8
39184 | 76883 | BS02 | 2017-11-24 | 8984 | 100 | 100 | 100 | 100 | 99 | 98 | 96 | 92 | 84 | 42 | 18 | 2 | 0 | 0 | 0 | 7
39185 | 76884 | BS03 | 2017-11-24 | 9151 | 100 | 100 | 100 | 100 | 99 | 96 | 92 | 86 | 78 | 59 | 37 | 8 | 1 | 1 | 0.3 | 10
39121 | 76767 | BS04 | 2017-11-23 | 9289 | 100 | 100 | 100 | 100 | 100 | 99 | 97 | 92 | 81 | 63 | 39 | 8 | 1 | 1 | 0.2 | 7
39119 | 76765 | BS05 | 2017-11-23 | 9025 | 100 | 100 | 100 | 100 | 99 | 96 | 92 | 85 | 78 | 65 | 48 | 15 | 0 | 0 | 0 | 10
39124 | 76770 | BS06 | 2017-11-23 | 9014 | 100 | 100 | 100 | 100 | 100 | 99 | 97 | 95 | 92 | 85 | 60 | 7 | 1 | 1 | 0.2 | 6
39125 | 76771 | BS07 | 2017-11-23 | 9209 | 100 | 100 | 100 | 100 | 100 | 99 | 95 | 88 | 75 | 55 | 37 | 9 | 0 | 0 | 0.2 | 8
39139 | 76785 | BS08 | 2017-11-23 | 9772 | 100 | 100 | 100 | 100 | 99 | 97 | 91 | 80 | 65 | 37 | 23 | 6 | 0 | 0 | 0.1 | 10
39128 | 76774 | BS09 | 2017-11-23 | 9163 | 100 | 100 | 97 | 86 | 81 | 72 | 63 | 56 | 50 | 43 | 38 | 24 | 1 | 0 | 0.1 | 29
39122 | 76768 | BS10 | 2017-11-23 | 9253 | 100 | 100 | 100 | 100 | 100 | 99 | 97 | 92 | 83 | 60 | 30 | 3 | 0 | 0 | 0.1 | 7
39127 | 76773 | BS11 | 2017-11-23 | 9113 | 100 | 100 | 100 | 99 | 99 | 97 | 89 | 75 | 59 | 40 | 33 | 12 | 0 | 0 | 0.1 | 10
39138 | 76784 | BS12 | 2017-11-23 | 8926 | 100 | 100 | 100 | 100 | 99 | 98 | 96 | 92 | 86 | 67 | 46 | 17 | 0 | 0 | 0.1 | 7
39123 | 76769 | BS13 | 2017-11-23 | 9409 | 100 | 100 | 100 | 86 | 78 | 68 | 63 | 57 | 51 | 40 | 31 | 13 | 1 | 0 | 0.1 | 27
39136 | 76782 | BS14 | 2017-11-23 | 9484 | 100 | 100 | 100 | 100 | 100 | 99 | 99 | 96 | 90 | 64 | 25 | 2 | 0 | 0 | 0.1 | 5
39129 | 76775 | BS15 | 2017-11-23 | 8582 | 100 | 100 | 100 | 100 | 99 | 99 | 97 | 94 | 91 | 80 | 68 | 20 | 1 | 0 | 0.2 | 6
39130 | 76776 | BS16 | 2017-11-23 | 9468 | 100 | 100 | 100 | 100 | 99 | 97 | 93 | 83 | 68 | 19 | 8 | 3 | 0 | 0 | 0.1 | 10
39135 | 76781 | BS17 | 2017-11-23 | 9358 | 100 | 100 | 100 | 100 | 99 | 98 | 95 | 88 | 77 | 43 | 20 | 3 | 0 | 0 | 0.1 | 8
39120 | 76766 | BS18 | 2017-11-23 | 8764 | 100 | 100 | 100 | 100 | 99 | 98 | 95 | 91 | 87 | 79 | 63 | 19 | 0 | 0 | 0 | 8
39065 | 76656 | BS19 | 2017-11-23 | 9137 | 100 | 100 | 100 | 100 | 100 | 99 | 98 | 97 | 94 | 81 | 51 | 5 | 0 | 0 | 0 | 5
39133 | 76779 | BS20 | 2017-11-23 | 8542 | 100 | 100 | 100 | 100 | 100 | 100 | 99 | 97 | 95 | 83 | 63 | 20 | 0 | 0 | 0.1 | 4
39131 | 76777 | BS21 | 2017-11-23 | 9401 | 100 | 100 | 100 | 100 | 100 | 100 | 99 | 97 | 93 | 67 | 39 | 5 | 0 | 0 | 0.4 | 5
39208 | 76916 | BS22 | 2017-11-27 | 9117 | 100 | 100 | 100 | 100 | 100 | 99 | 95 | 88 | 79 | 43 | 26 | 7 | 0 | 0 | 0.3 | 8
39207 | 76915 | BS23 | 2017-11-27 | 8157 | 100 | 100 | 100 | 100 | 100 | 99 | 97 | 96 | 94 | 90 | 83 | 45 | 1 | 0 | 0.2 | 5
39215 | 76923 | BS24 | 2017-11-27 | 9166 | 100 | 100 | 100 | 100 | 100 | 99 | 97 | 93 | 86 | 56 | 35 | 5 | 0 | 0 | 0.4 | 7
39212 | 76920 | BS25 | 2017-11-27 | 9130 | 100 | 100 | 100 | 100 | 99 | 96 | 91 | 83 | 71 | 49 | 32 | 9 | 0 | 0 | 0.2 | 11
39126 | 76772 | BS26 | 2017-11-23 | 9224 | 100 | 100 | 100 | 100 | 99 | 97 | 92 | 83 | 72 | 56 | 42 | 15 | 0 | 0 | 0.1 | 10
39205 | 76913 | BS27 | 2017-11-27 | 8669 | 100 | 100 | 100 | 100 | 100 | 99 | 97 | 93 | 88 | 79 | 64 | 20 | 1 | 0 | 0.3 | 7
39132 | 76778 | BS28 | 2017-11-23 | 8720 | 100 | 100 | 100 | 100 | 100 | 99 | 98 | 95 | 92 | 75 | 52 | 10 | 0 | 0 | 0.1 | 6
39203 | 76911 | BS29 | 2017-11-27 | 8690 | 100 | 100 | 100 | 100 | 100 | 100 | 100 | 99 | 97 | 73 | 35 | 4 | 1 | 1 | 0.2 | 4
39134 | 76780 | BS30 | 2017-11-23 | 8600 | 100 | 100 | 100 | 100 | 99 | 98 | 95 | 91 | 86 | 72 | 58 | 18 | 1 | 1 | 0.4 | 8
39140 | 76786 | BS31 | 2017-11-23 | 8854 | 100 | 100 | 100 | 100 | 100 | 99 | 98 | 96 | 92 | 75 | 49 | 9 | 0 | 0 | 0.1 | 5
39216 | 76924 | BS32 | 2017-11-27 | 8928 | 100 | 100 | 100 | 99 | 98 | 97 | 94 | 91 | 87 | 68 | 41 | 11 | 0 | 0 | 0.2 | 9
39202 | 76910 | BS33 | 2017-11-27 | 8274 | 100 | 100 | 100 | 100 | 100 | 100 | 100 | 99 | 98 | 97 | 45 | 6 | 0 | 0 | 0.2 | 2
39201 | 76909 | BS34 | 2017-11-27 | 9365 | 100 | 100 | 100 | 100 | 100 | 98 | 95 | 90 | 80 | 38 | 14 | 3 | 0 | 0 | 0.2 | 8
39213 | 76921 | BS35 | 2017-11-27 | 9042 | 100 | 100 | 100 | 100 | 99 | 98 | 95 | 90 | 80 | 61 | 49 | 19 | 0 | 0 | 0.1 | 8
39179 | 76878 | BS36 | 2017-11-24 | 8283 | 100 | 100 | 100 | 100 | 100 | 99 | 98 | 97 | 95 | 93 | 84 | 49 | 2 | 1 | 0.3 | 4
39192 | 76891 | BS37 | 2017-11-24 | 8698 | 100 | 100 | 100 | 100 | 100 | 100 | 99 | 97 | 94 | 78 | 51 | 12 | 0 | 0 | 0.1 | 5
39181 | 76880 | BS38 | 2017-11-24 | 9160 | 100 | 100 | 100 | 100 | 99 | 97 | 92 | 81 | 65 | 40 | 33 | 22 | 0 | 0 | 0.2 | 10
39180 | 76879 | BS39 | 2017-11-24 | 8419 | 100 | 100 | 100 | 100 | 100 | 100 | 100 | 99 | 97 | 91 | 79 | 47 | 3 | 0 | 0.5 | 3
39176 | 76875 | BS40 | 2017-11-24 | 9470 | 100 | 100 | 100 | 100 | 100 | 98 | 95 | 90 | 79 | 56 | 30 | 5 | 0 | 0 | 0 | 8
39193 | 76892 | BS41 | 2017-11-24 | 9043 | 100 | 100 | 100 | 100 | 99 | 98 | 96 | 90 | 78 | 42 | 21 | 5 | 0 | 0 | 0 | 8
39198 | 76897 | BS42 | 2017-11-24 | 8385 | 100 | 100 | 100 | 100 | 100 | 100 | 98 | 95 | 91 | 85 | 71 | 21 | 1 | 0 | 0 | 6
39190 | 76889 | BS43 | 2017-11-24 | 8596 | 100 | 100 | 100 | 100 | 100 | 100 | 99 | 97 | 94 | 79 | 54 | 15 | 1 | 0 | 0.1 | 5
39183 | 76882 | BS44 | 2017-11-24 | 9423 | 100 | 100 | 100 | 100 | 100 | 99 | 96 | 89 | 76 | 40 | 20 | 6 | 0 | 0 | 0.2 | 8
39210 | 76918 | BS45 | 2017-11-27 | 8460 | 100 | 100 | 100 | 100 | 100 | 100 | 99 | 97 | 95 | 87 | 72 | 25 | 1 | 0 | 0.1 | 4
39187 | 76886 | BS46 | 2017-11-24 | 9115 | 100 | 100 | 100 | 100 | 100 | 99 | 98 | 94 | 88 | 70 | 41 | 7 | 0 | 0 | 0.1 | 6
39186 | 76885 | BS47 | 2017-11-24 | 9025 | 100 | 100 | 100 | 100 | 100 | 100 | 99 | 98 | 94 | 76 | 44 | 15 | 1 | 0 | 0 | 4
39200 | 76908 | BS48 | 2017-11-24 | 8418 | 100 | 100 | 100 | 100 | 99 | 99 | 97 | 95 | 91 | 84 | 75 | 47 | 3 | 0 | 0.2 | 6
39182 | 76881 | BS49 | 2017-11-24 | 8651 | 100 | 100 | 100 | 100 | 100 | 100 | 99 | 98 | 96 | 87 | 59 | 11 | 1 | 1 | 0.1 | 4
39177 | 76876 | BS50 | 2017-11-24 | 8789 | 100 | 100 | 100 | 100 | 100 | 99 | 99 | 97 | 93 | 81 | 56 | 19 | 1 | 1 | 0.1 | 5
39196 | 76895 | BS51 | 2017-11-24 | 8519 | 100 | 100 | 100 | 100 | 100 | 100 | 99 | 98 | 95 | 88 | 73 | 41 | 3 | 1 | 0.2 | 4
39217 | 76925 | BS52 | 2017-11-27 | 9087 | 100 | 100 | 100 | 100 | 100 | 99 | 96 | 91 | 83 | 41 | 26 | 6 | 1 | 1 | 0.2 | 8
39199 | 76898 | BS53 | 2017-11-24 | 8765 | 100 | 100 | 100 | 100 | 100 | 100 | 99 | 97 | 93 | 67 | 38 | 9 | 0 | 0 | 0.1 | 5
39197 | 76896 | BS54 | 2017-11-24 | 8364 | 100 | 100 | 100 | 100 | 100 | 99 | 97 | 96 | 95 | 94 | 88 | 44 | 3 | 1 | 0.7 | 4
39188 | 76887 | BS55 | 2017-11-24 | 8727 | 100 | 100 | 100 | 100 | 99 | 99 | 97 | 95 | 91 | 82 | 60 | 14 | 1 | 0 | 0.2 | 6
39141 | 76787 | BS56 | 2017-11-24 | 9226 | 100 | 100 | 100 | 100 | 100 | 98 | 95 | 88 | 77 | 58 | 37 | 15 | 1 | 0 | 0.3 | 8
39178 | 76877 | BS57 | 2017-11-24 | 8012 | 100 | 100 | 100 | 98 | 96 | 89 | 84 | 79 | 76 | 68 | 58 | 32 | 2 | 0 | 0.1 | 15
39194 | 76893 | BS58 | 2017-11-24 | 8997 | 100 | 100 | 100 | 100 | 100 | 98 | 94 | 85 | 74 | 46 | 33 | 13 | 0 | -1 | 0 | 9
39191 | 76890 | BS59 | 2017-11-24 | 8735 | 100 | 100 | 100 | 100 | 100 | 100 | 97 | 93 | 83 | 47 | 22 | 5 | 0 | 0 | 0.1 | 7
39195 | 76894 | BS60 | 2017-11-24 | 8794 | 100 | 100 | 100 | 100 | 100 | 99 | 97 | 93 | 87 | 75 | 57 | 17 | 1 | 0 | 0.2 | 7
39189 | 76888 | BS61 | 2017-11-24 | 8092 | 100 | 100 | 100 | 100 | 100 | 100 | 99 | 97 | 96 | 85 | 67 | 30 | 2 | 0 | 0.2 | 4
39209 | 76917 | OG62 | 2017-11-27 | 7389 | 100 | 100 | 100 | 100 | 100 | 100 | 100 | 99 | 99 | 98 | 95 | 82 | 49 | 15 | 4.9 | 1
39211 | 76919 | OG63 | 2017-11-27 | 8264 | 100 | 100 | 100 | 96 | 94 | 89 | 84 | 80 | 77 | 73 | 70 | 60 | 16 | 3 | 1.4 | 18
39206 | 76914 | OG64 | 2017-11-27 | 7990 | 100 | 100 | 100 | 100 | 99 | 98 | 97 | 96 | 94 | 93 | 90 | 75 | 16 | 1 | 0.9 | 5
39218 | 76926 | OG65 | 2017-11-27 | 8653 | 100 | 100 | 100 | 100 | 100 | 99 | 98 | 97 | 96 | 94 | 89 | 59 | 3 | 0 | 0 | 3
39204 | 76912 | OG66 | 2017-11-27 | 9325 | 100 | 100 | 100 | 100 | 100 | 99 | 96 | 89 | 78 | 34 | 13 | 2 | 1 | 1 | 0.1 | 8
39214 | 76922 | OG67 | 2017-11-27 | 8235 | 100 | 100 | 100 | 100 | 100 | 100 | 100 | 100 | 100 | 99 | 92 | 32 | 1 | 0 | 0 | 1