## Blad1
Foldernr | Ordernr | Referentie | Datum monster | Massa analysemonster droog | Doorval zeef 90mm | Doorval zeef 63mm | Doorval zeef 31,5mm | Doorval zeef 20mm | Doorval zeef 16mm | Doorval zeef 11,2mm | Doorval zeef 8mm | Doorval zeef 5,6mm | Doorval zeef 4mm | Doorval zeef 2mm | Doorval zeef 1mm | Doorval zeef 500µm | Doorval zeef 250µm | Doorval zeef 125µm | Fijn materiaal <63µm | D95
42443 | 84604 | BS0 | mei 2019 | 5863 | 100 | 100 | 100 | 100 | 99 | 97 | 93 | 86 | 78 | 62 | 42 | 12 | 0 | 0 | 0 | 10
42444 | 84605 | BS1 | mei 2019 | 4419 | 100 | 100 | 100 | 100 | 99 | 98 | 95 | 89 | 82 | 64 | 51 | 27 | 1 | 0 | 0.2 | 8
42445 | 84606 | BS2 | mei 2019 | 6274 | 100 | 100 | 100 | 100 | 100 | 99 | 97 | 91 | 81 | 58 | 40 | 16 | 0 | 0 | 0 | 7
42447 | 84608 | BS4 | mei 2019 | 4433 | 100 | 100 | 100 | 100 | 99 | 99 | 96 | 93 | 88 | 79 | 68 | 32 | 0 | 0 | 0 | 7
42448 | 84609 | BS5 | mei 2019 | 6157 | 100 | 100 | 100 | 98 | 98 | 94 | 89 | 84 | 79 | 72 | 61 | 35 | 1 | 0 | 0 | 12
42449 | 84610 | BS6 | mei 2019 | 4780 | 100 | 100 | 100 | 100 | 100 | 99 | 98 | 94 | 87 | 68 | 43 | 8 | 0 | 0 | 0.1 | 6
42450 | 84611 | BS7 | mei 2019 | 5012 | 100 | 100 | 100 | 100 | 99 | 97 | 93 | 86 | 78 | 58 | 35 | 6 | 0 | 0 | 0.1 | 10
42453 | 84614 | BS10 | mei 2019 | 4864 | 100 | 100 | 100 | 100 | 99 | 97 | 94 | 88 | 77 | 52 | 26 | 5 | 0 | 0 | 0.3 | 9
42454 | 84615 | BS11 | mei 2019 | 7375 | 100 | 100 | 100 | 99 | 98 | 94 | 87 | 74 | 59 | 41 | 33 | 16 | 0 | 0 | 0 | 12
42456 | 84617 | BS13 | mei 2019 | 6485 | 100 | 100 | 100 | 100 | 100 | 99 | 97 | 91 | 83 | 62 | 36 | 6 | 1 | 1 | 1.2 | 7
42457 | 84618 | BS14 | mei 2019 | 4742 | 100 | 100 | 100 | 99 | 98 | 96 | 91 | 83 | 71 | 48 | 31 | 10 | 0 | 0 | 0.1 | 11
42458 | 84619 | BS15 | mei 2019 | 3602 | 100 | 100 | 100 | 100 | 100 | 99 | 99 | 97 | 95 | 93 | 88 | 55 | 1 | 0 | 0 | 4
42459 | 84620 | BS16 | mei 2019 | 5669 | 100 | 100 | 100 | 100 | 100 | 97 | 93 | 85 | 76 | 59 | 39 | 13 | 0 | 0 | 0 | 10
42460 | 84621 | BS17 | mei 2019 | 5253 | 100 | 100 | 100 | 100 | 99 | 97 | 90 | 77 | 61 | 40 | 27 | 8 | 0 | 0 | 0.1 | 10
42461 | 84622 | BS18 | mei 2019 | 5340 | 100 | 100 | 100 | 99 | 98 | 95 | 92 | 88 | 85 | 76 | 61 | 19 | 1 | 0 | 0 | 11
42462 | 84623 | BS19 | mei 2019 | 5339 | 100 | 100 | 100 | 100 | 99 | 96 | 92 | 86 | 79 | 64 | 45 | 10 | 0 | 0 | 0 | 10
42463 | 84624 | BS20 | mei 2019 | 5204 | 100 | 100 | 100 | 99 | 98 | 94 | 90 | 84 | 78 | 67 | 55 | 28 | 4 | 0 | 0.1 | 12
42464 | 84625 | BS21 | mei 2019 | 4638 | 100 | 100 | 100 | 100 | 100 | 100 | 98 | 92 | 81 | 53 | 30 | 6 | 0 | 0 | 0 | 7
42465 | 84626 | BS22 | mei 2019 | 5771 | 100 | 100 | 100 | 100 | 100 | 99 | 96 | 91 | 82 | 64 | 44 | 14 | 0 | 0 | 0 | 8
42466 | 84627 | BS23 | mei 2019 | 5213 | 100 | 100 | 100 | 100 | 100 | 97 | 92 | 86 | 80 | 70 | 59 | 24 | 1 | 0 | 0.1 | 10
42467 | 84628 | BS24 | mei 2019 | 5916 | 100 | 100 | 100 | 99 | 99 | 96 | 92 | 85 | 77 | 50 | 33 | 11 | 0 | 0 | 0.1 | 10
42468 | 84629 | BS25 | mei 2019 | 6507 | 100 | 100 | 100 | 100 | 99 | 97 | 93 | 84 | 72 | 51 | 33 | 8 | 1 | 1 | 0 | 10
42469 | 84630 | BS26 | mei 2019 | 3976 | 100 | 100 | 100 | 100 | 99 | 99 | 98 | 97 | 95 | 89 | 75 | 24 | 0 | 0 | 0 | 4
42470 | 84631 | BS27 | mei 2019 | 4206 | 100 | 100 | 100 | 100 | 100 | 98 | 96 | 93 | 92 | 88 | 79 | 39 | 1 | 0 | 0 | 7
42471 | 84632 | BS28 | mei 2019 | 5103 | 100 | 100 | 100 | 100 | 100 | 99 | 96 | 91 | 83 | 68 | 51 | 18 | 0 | 0 | 0 | 8
42472 | 84633 | BS29 | mei 2019 | 5742 | 100 | 100 | 100 | 100 | 100 | 99 | 98 | 95 | 89 | 75 | 55 | 20 | 0 | 0 | 0 | 6
42473 | 84634 | BS30 | mei 2019 | 3370 | 100 | 100 | 100 | 100 | 99 | 98 | 96 | 95 | 92 | 85 | 74 | 43 | 2 | 0 | 0 | 6
42475 | 84636 | BS32 | mei 2019 | 6017 | 100 | 100 | 100 | 100 | 97 | 89 | 76 | 62 | 47 | 29 | 17 | 8 | 0 | -1 | 0 | 15
42476 | 84637 | BS33 | mei 2019 | 5109 | 100 | 100 | 90 | 80 | 77 | 71 | 67 | 63 | 58 | 52 | 45 | 25 | 1 | 0 | 0.1 | 47
42477 | 84638 | BS34 | mei 2019 | 4638 | 100 | 100 | 100 | 100 | 99 | 99 | 97 | 94 | 89 | 72 | 43 | 8 | 0 | 0 | 0.1 | 6
42478 | 84639 | BS35 | mei 2019 | 4970 | 100 | 100 | 100 | 100 | 99 | 97 | 91 | 79 | 64 | 40 | 28 | 12 | 0 | 0 | 0 | 10
42479 | 84640 | BS36 | mei 2019 | 2410 | 100 | 100 | 100 | 100 | 100 | 100 | 99 | 98 | 97 | 96 | 92 | 59 | 6 | 1 | 0.6 | 2
42480 | 84641 | BS37 | mei 2019 | 4392 | 100 | 100 | 100 | 100 | 100 | 99 | 98 | 96 | 93 | 84 | 64 | 20 | 0 | 0 | 0 | 5
42481 | 84642 | BS38 | mei 2019 | 4763 | 100 | 100 | 100 | 100 | 100 | 99 | 96 | 89 | 78 | 52 | 26 | 4 | 0 | 0 | 0 | 8
42482 | 84643 | BS39 | mei 2019 | 4920 | 100 | 100 | 100 | 100 | 100 | 100 | 99 | 97 | 94 | 88 | 80 | 49 | 2 | 0 | 0.1 | 5
42483 | 84644 | BS40 | mei 2019 | 4503 | 100 | 100 | 100 | 100 | 100 | 98 | 95 | 89 | 79 | 51 | 26 | 5 | 0 | 0 | 0 | 8
42484 | 84645 | BS41 | mei 2019 | 5651 | 100 | 100 | 100 | 100 | 99 | 96 | 93 | 87 | 79 | 63 | 47 | 20 | 0 | 0 | 0 | 10
42485 | 84646 | BS42 | mei 2019 | 5298 | 100 | 100 | 100 | 100 | 100 | 99 | 98 | 97 | 96 | 94 | 90 | 59 | 3 | 0 | 0 | 3
42486 | 84647 | BS43 | mei 2019 | 4979 | 100 | 100 | 100 | 100 | 100 | 100 | 98 | 96 | 92 | 83 | 66 | 23 | 1 | 0 | 0 | 5
42487 | 84648 | BS44 | mei 2019 | 5430 | 100 | 100 | 100 | 99 | 99 | 98 | 96 | 92 | 87 | 77 | 68 | 22 | 0 | 0 | 0 | 7
42488 | 84649 | BS45 | mei 2019 | 1794 | 100 | 100 | 100 | 100 | 100 | 100 | 99 | 98 | 98 | 96 | 92 | 43 | 0 | 0 | 0 | 2
42489 | 84650 | BS46 | mei 2019 | 3016 | 100 | 100 | 100 | 100 | 100 | 99 | 98 | 96 | 92 | 81 | 67 | 29 | 1 | 1 | 0 | 5
42490 | 84651 | BS47 | mei 2019 | 5569 | 100 | 100 | 100 | 100 | 100 | 99 | 98 | 95 | 87 | 62 | 37 | 9 | 0 | 0 | 0 | 6
42491 | 84652 | BS48 | mei 2019 | 3091 | 100 | 100 | 100 | 100 | 100 | 100 | 99 | 97 | 95 | 86 | 72 | 37 | 2 | 0 | 0 | 4
42492 | 84653 | BS49 | mei 2019 | 5307 | 100 | 100 | 100 | 100 | 100 | 99 | 98 | 95 | 88 | 66 | 40 | 14 | 0 | 0 | 0 | 6
42493 | 84654 | BS50 | mei 2019 | 5267 | 100 | 100 | 100 | 100 | 100 | 99 | 96 | 90 | 78 | 54 | 30 | 16 | 0 | 0 | 0 | 8
42495 | 84656 | BS52 | mei 2019 | 5166 | 100 | 100 | 100 | 100 | 99 | 99 | 98 | 97 | 95 | 80 | 51 | 11 | 1 | 0 | 0.2 | 4
42497 | 84658 | BS54 | mei 2019 | 4908 | 100 | 100 | 100 | 100 | 98 | 96 | 93 | 90 | 85 | 74 | 56 | 27 | 2 | 0 | 0 | 10
42499 | 84660 | BS56 | mei 2019 | 5532 | 100 | 100 | 100 | 100 | 100 | 98 | 95 | 89 | 82 | 67 | 49 | 20 | 0 | 0 | 0 | 8
42500 | 84661 | BS57 | mei 2019 | 3401 | 100 | 100 | 100 | 100 | 98 | 96 | 94 | 91 | 88 | 82 | 73 | 46 | 2 | 0 | 0 | 10
42502 | 84663 | BS59 | mei 2019 | 5958 | 100 | 100 | 100 | 100 | 100 | 99 | 97 | 92 | 85 | 70 | 53 | 19 | 0 | 0 | 0 | 7
42503 | 84664 | BS60 | mei 2019 | 5257 | 100 | 100 | 100 | 99 | 99 | 96 | 91 | 81 | 69 | 49 | 34 | 12 | 0 | 0 | 0 | 11
42504 | 84665 | BS61 | mei 2019 | 3239 | 100 | 100 | 100 | 100 | 100 | 99 | 99 | 97 | 96 | 94 | 88 | 61 | 2 | 0 | 0.2 | 3
42505 | 84666 | OG62 | mei 2019 | 2720 | 100 | 100 | 100 | 100 | 100 | 100 | 99 | 98 | 97 | 93 | 89 | 75 | 40 | 17 | 11.6 | 3
42506 | 84667 | OG63 | mei 2019 | 2420.1 | 100 | 100 | 100 | 99 | 97 | 96 | 94 | 92 | 91 | 87 | 83 | 70 | 22 | 1 | 0.7 | 10
42507 | 84668 | OG64 | mei 2019 | 5744 | 100 | 100 | 99 | 99 | 98 | 96 | 91 | 82 | 72 | 54 | 31 | 7 | 0 | 0 | 0 | 11
42508 | 84669 | OG65 | mei 2019 | 3545 | 100 | 100 | 100 | 100 | 100 | 99 | 98 | 97 | 96 | 94 | 91 | 74 | 7 | 0 | 0.1 | 3
42509 | 84670 | OG66 | mei 2019 | 6210 | 100 | 100 | 100 | 100 | 100 | 99 | 97 | 94 | 87 | 71 | 55 | 29 | 3 | 0 | 0.1 | 6
42510 | 84671 | OG67 | mei 2019 | 5409 | 100 | 100 | 100 | 99 | 98 | 95 | 92 | 88 | 83 | 71 | 51 | 18 | 0 | 0 | 0 | 11
42511 | 84672 | Dreumel 2 | mei 2019 | 4313 | 100 | 100 | 100 | 100 | 100 | 100 | 100 | 100 | 99 | 99 | 97 | 64 | 4 | 0 | 0 | 1
42512 | 84673 | Dreumel 3 | mei 2019 | 4920 | 100 | 100 | 100 | 100 | 100 | 100 | 99 | 99 | 99 | 98 | 94 | 75 | 6 | 0 | 0.2 | 1
42513 | 84674 | Dreumel 4 | mei 2019 | 3406 | 100 | 100 | 100 | 100 | 100 | 100 | 100 | 100 | 100 | 99 | 95 | 64 | 2 | 0 | 0.3 | 1
42514 | 84675 | Dreumel 5 | mei 2019 | 6176 | 100 | 100 | 100 | 97 | 96 | 92 | 89 | 87 | 85 | 84 | 82 | 78 | 35 | 1 | 0.3 | 15
42515 | 84676 | Dreumel G | mei 2019 | 4666 | 100 | 100 | 100 | 100 | 100 | 99 | 98 | 97 | 95 | 91 | 85 | 51 | 2 | 0 | 0 | 4
42516 | 84677 | Dreumel H | mei 2019 | 5550 | 100 | 100 | 100 | 100 | 99 | 96 | 88 | 75 | 61 | 42 | 33 | 20 | 1 | 0 | 0 | 11
42517 | 84678 | Dreumel F | mei 2019 | 5609 | 100 | 100 | 100 | 100 | 100 | 99 | 93 | 78 | 56 | 24 | 10 | 4 | 0 | 0 | 0 | 9
42518 | 84679 | Wamel A | mei 2019 | 5774 | 100 | 100 | 100 | 100 | 99 | 96 | 90 | 78 | 65 | 44 | 30 | 10 | 1 | 0 | 0 | 11
42519 | 84680 | Wamel B | mei 2019 | 5302 | 100 | 100 | 100 | 98 | 97 | 94 | 89 | 81 | 73 | 59 | 46 | 22 | 2 | 0 | 0 | 13
42520 | 84681 | Wamel 1 | mei 2019 | 8311 | 100 | 93 | 78 | 73 | 72 | 70 | 68 | 65 | 64 | 61 | 58 | 45 | 14 | 3 | 1.7 | 71
42521 | 84682 | Wmel 2 | mei 2019 | 3718 | 100 | 100 | 100 | 96 | 96 | 95 | 94 | 92 | 91 | 89 | 86 | 66 | 3 | 1 | 0.1 | 11
42522 | 84683 | Wamel 3 | mei 2019 | 5086 | 100 | 100 | 100 | 100 | 100 | 100 | 99 | 98 | 95 | 89 | 76 | 43 | 3 | 1 | 0.4 | 4
42523 | 84684 | Wamel C | mei 2019 | 5174 | 100 | 100 | 100 | 100 | 100 | 99 | 98 | 96 | 93 | 82 | 56 | 9 | 0 | 0 | 0.1 | 5
42524 | 84685 | Wamel D | mei 2019 | 4810 | 100 | 100 | 100 | 100 | 100 | 99 | 98 | 96 | 95 | 91 | 80 | 33 | 3 | 1 | 0.7 | 4
42525 | 84686 | Wamel E | mei 2019 | 11229 | 100 | 91 | 67 | 61 | 58 | 54 | 50 | 45 | 41 | 35 | 28 | 15 | 2 | 0 | 0.1 | 75
42526 | 84687 | Ophemert 1 | mei 2019 | 6546 | 100 | 100 | 99 | 98 | 98 | 96 | 92 | 83 | 71 | 52 | 38 | 19 | 4 | 2 | 0.9 | 10
42527 | 84688 | Ophemert 2 | mei 2019 | 6137 | 100 | 100 | 100 | 98 | 97 | 94 | 87 | 75 | 59 | 40 | 29 | 13 | 0 | 0 | 0.2 | 13
42528 | 84689 | Ophemert 3 | mei 2019 | 6247 | 100 | 100 | 100 | 100 | 99 | 95 | 89 | 77 | 63 | 45 | 36 | 19 | 0 | 0 | 0.1 | 11
42529 | 84690 | Ophemert K | mei 2019 | 7171 | 100 | 100 | 100 | 100 | 100 | 98 | 96 | 90 | 78 | 52 | 33 | 12 | 0 | 0 | 0 | 8
42530 | 84691 | Ophemert L | mei 2019 | 1630 | 100 | 100 | 100 | 100 | 100 | 100 | 100 | 99 | 98 | 98 | 96 | 80 | 5 | 0 | 0.2 | 1
42531 | 84692 | Ophemert 4 | mei 2019 | 6983 | 100 | 100 | 100 | 100 | 100 | 99 | 98 | 92 | 82 | 60 | 39 | 14 | 1 | 0 | 0 | 7
42532 | 84693 | Ophemert 5 | mei 2019 | 6622 | 100 | 100 | 100 | 99 | 98 | 93 | 86 | 78 | 69 | 52 | 38 | 18 | 1 | 0 | 0.1 | 13
42533 | 84694 | Ophemert 6 | mei 2019 | 5423 | 100 | 100 | 100 | 100 | 100 | 100 | 99 | 97 | 93 | 82 | 62 | 24 | 1 | 0 | 0.2 | 5
42534 | 84695 | Ophemert 7 | mei 2019 | 4642 | 100 | 100 | 100 | 100 | 99 | 99 | 98 | 96 | 93 | 87 | 73 | 29 | 0 | 0 | 0 | 5